## 劣化に関する (RC・SRC)
劣化（ＲＣ・ＳＲＣ）／３－１劣化対策等級
住棟評価用 3/5
住棟名 | 性能表示 事項 | 確認 項目 | 設 計 内 容 説 明 欄 |  |  |  | 該当等級 (記入不要) |  |  | 記載図書 | 図 面 番 号 | 備考 | 設計内容適否
|  |  | 項目 | 設 計 内 容
|  | セメントの種類 | セメントの 種類と基準 | □ | JIS R５２１０ ポルトランドセメント |  | ③ | ② |  |  |  | 注)高炉セメント使用の場合、左記に拘わらず鐵鋼スラグ協会の「高炉セメントＢ種の特別評価方法認定｣を使用できるが、認定条件を遵守のこと | 適・否
| ３－１ |  |  |  | □普通 □中庸熱 □低熱 □その他 |  |  |  |  | □構造特記
| 劣化対策 |  |  | □ | JIS R５２１３ フライアッシュセメントでは混合物を除いた部分をセメントの重量として用いる |  |  |  |  | 仕様書
| 等級 |  |  | □ | JIS R５２１１ 高炉セメントでは混合物の10分の３を除いた部分をセメントの重量として用いる
|  | 水セメント比 |  | □ | 最小かぶり厚さ令第７９条による場合 |  |  |  |  | □構造図 |  |  | 適・否
[5 empty] | □普通コンクリート 水セメント比が５０％以下 |  | ③
|  |  | 水セメント比 |  | □普通コンクリート 水セメント比が５５％以下 |  |  | ② |  | □
|  |  | と |  | □軽量コンクリート 水セメント比が４５％以下 |  | ③
|  |  | 最小かぶり厚さ |  | □軽量コンクリート 水セメント比が５０％以下 |  |  | ②
|  |  |  | □ | 最小かぶり厚さ令第７９条による数値に1cmを加えた場合
[5 empty] | （ 注： 中庸熱 低熱ポルトランドセメントは適用外 ） | [6 empty] | [単位水量の但し書き]：同等以上に乾燥収縮、中性化その他コンクリートの品質への有害な影響が防止でき、かつ外的要因の作用が少ない･･･
[5 empty] | □普通コンクリート 水セメント比が５５％以下 |  | ③
[5 empty] | □普通コンクリート 水セメント比が６０％以下 |  |  | ②
[5 empty] | □軽量コンクリート 水セメント比が５０％以下 |  | ③
[5 empty] | □軽量コンクリート 水セメント比が５５％以下 |  |  | ②
|  |  |  | □ | 水セメント比が部位により異なる場合、部位とW/Cを明記
[5 empty] | （ ） |  | ③ | ②
|  | 部材の設計 |  | □ | 施工誤差を考慮して 設計かぶり厚さは最小かぶり厚さ＋( )mm以上とする | [7 empty] | 適 否
|  | かぶり厚さ | 施工誤差 |  | →□有効梁丈を確認している(応力中心間距離の計算上の考慮など） |  | ③ | ②
|  | コンクリート | スランプ | □ | コンクリート強度が３３N/m㎡未満の場合スランプ１８cm以下 | [6 empty] | [空気量の但し書き]：凍結融解作用によってコンクリートに有害な影響を生じさせないようコンクリート中の含水率を高くしない措置その他の有効な措置･･･ | 適・否
|  | の品質等 |  | □ | コンクリート強度が３３N/m㎡以上の場合スランプ２１cm以下 |  | ③ | ②
|  |  | 単位水量 | □ | コンクリート中の単位水量が185kg/ｍ３以下 | 又は□但し書き適用（平成21年改正）
|  |  | 空気量 | □ | 日最低気温の平滑平年値の年間極値が０℃を下回る | →□空気量は４%～６% 又は□但し書き適用
|  | 施工計画 | 打込み | □ | JASS５に基づく方法
|  |  | 締め固め | □ | その他（ ） | [7 empty] | 適 否
|  |  | 打継ぎ部 | □ | JASS５に基づく方法 |  | ③ | ②
|  |  | 処理方法 | □ | その他（ ）
|  |  | 養生 | □ | JASS５に基づく方法
|  |  | 方法 | □ | その他（ ）
|  | その他の |  | □ | 構造部材の耐久性が令第３７条に適合 | [7 empty] | 適・否
|  | 構造部材等 | 基準法適合 | □ | コンクリートの材料が令第７２条に適合
|  | の耐久性 |  | □ | コンクリートの強度が令第７４条に適合
|  |  |  | □ | コンクリートの養生が令第75条に適合 |  | ③ | ② | ①
|  |  |  | □ | 鉄筋のかぶり厚さが令第７９条に適合
|  |  |  | □ | 鉄骨のかぶり厚さが令第７９条の３に適合
|  |  |  | □ | 構造方法に関する補足基準、令第80条の２に適合
特殊な工法によるものは、以下の建設大臣が定めた基準の劣化規定に従う
□プレストレスコンクリート造昭５８建告１３２０号に適合
□壁式ラーメン鉄筋コンクリート構造は平成13年国交告1025号に適合
□免震建築物は平成12年建告2009号に適合

## 劣化に関する（S）
劣化（Ｓ）／３－１劣化対策等級
住棟評価用 ’3/5
住棟名 | 性能表示 事項 | 確 認 項 目 |  | 設 計 内 容 説 明 欄 |  |  |  | 該当等級 (記入不要) |  |  | 記載図書 | 図面番号 | 備考 | 設計内容適否
|  |  |  | 項目 | 設 計 内 容
|  | 構 造 躯 体 の 防 錆 措 置 | 最下階の柱脚部 | 鋼材厚 | □ | １２ ㎜以上 □９ ㎜以上 □６ ㎜以上 □２．３ ㎜以上
| ３－１ |  | （地階を除く） | 防錆処理 | □ | 塗膜による防錆 →表２の区分で表示すると（ | ） |  |  |  | □構造特記 |  | 告示3-1(3)
| 劣化対策 |  |  |  | □ | めっき処理による防錆 →表３の区分で表示すると（ | ） |  |  |  | 仕様書 |  | ロ鉄骨造住宅の | 適・否
| 等級 |  |  |  | □ | 処理必要なし | [6 empty] | 項、表２（塗膜）
|  |  |  | コンクリートの埋込み有無 | □ | 埋め込み有 →防錆の範囲はｺﾝｸﾘｰﾄ上端-10cm～100cmの１.1ｍの部分 |  |  |  |  | □構造図 |  | 、表３（めっき）
[5 empty] | □ | 埋め込みなし→防錆の範囲はｺﾝｸﾘｰﾄ上端～100cmの１ｍの部分
|  |  | 一般部の柱 | 鋼材厚 | □ | １２ ㎜以上 □９ ㎜以上 □６ ㎜以上 □２．３ ㎜以上
|  |  |  | 防錆処理 | □ | 塗膜による防錆 →表２の区分で表示すると（ | ） | ③ | ②
[5 empty] | □ | めっき処理による防錆 →表３の区分で表示すると（ | ）
[5 empty] | □ | 処理必要なし
|  |  | 一般部の梁 | 鋼材厚 | □ | １２ ㎜以上 □９ ㎜以上 □６ ㎜以上 □２．３ ㎜以上
|  |  |  | 防錆処理 | □ | 塗膜による防錆 →表２の区分で表示すると（ | ）
[5 empty] | □ | めっき処理による防錆 →表３の区分で表示すると（ | ）
[5 empty] | □ | 処理必要なし
|  |  | 一般部のブレース | 鋼材厚 | □ | １２ ㎜以上 □９ ㎜以上 □６ ㎜以上 □２．３ ㎜以上
|  |  |  | 防錆処理 | □ | 塗膜による防錆 →表２の区分で表示すると（ | ）
[5 empty] | □ | めっき処理による防錆 →表３の区分で表示すると（ | ）
[5 empty] | □ | 処理必要なし
|  |  | 柱、梁、ブレース 以外の構造躯体 | 防錆処理 | □ | 等級③：１２ ㎜以上の鋼材は処理必要なし、等級②：９mm以上の鋼材まで必要なし
[5 empty] | □ | その他鋼材 → 鉛系さび止めペイント、塗り回数２以上または同等の防錆措置
|  |  |  | 防湿措置 | □ | 60mm厚以上のコンクリート | [7 empty] | 適・否
|  | 床下基準 |  |  | □ | 又は 0.1mm厚以上の防湿フィルム
|  |  |  | 換気措置 | □ | 壁の長さ４ｍ以下毎に有効面積300cm2以上の換気口がある
[5 empty] | □ | 上記と同等の換気性能がある
[5 empty] | □ | 小屋裏の壁に2以上の換気口設置及び有効面積の合計が天井面積の1/300以上 |  |  |  |  | □平面図 |  |  | 適・否
[5 empty] | □ | 軒裏に2以上の換気口設置及び有効面積の合計が天井面積の1/300以上
[5 empty] | □ | 軒裏に給気口設置及び壁に垂直９０cm以上離した排気口の設置 |  |  |  |  | □仕様書
|  | 小屋裏換気 |  |  |  | → □給気口及び換気口の有効面積が天井面積の1/900以上
[5 empty] | □ | 軒裏に給気口設置及び小屋裏頂部に排気塔等の排気口設置
→ □給気口の有効面積が天井面積の1/900以上
→ □排気口の有効面積が天井面積の1/1600以上
[5 empty] | □ | 構造部材の耐久性が令第３７条に適合 | [7 empty] | 適・否
|  | その他の構造部材等 |  | 基準法適合 | □ | 構造方法に関する補足基準、令第80条の２に適合 |  | ③ | ② | ①
|  | の耐久性 |  |  |  | 特殊な工法によるものは、以下の建設大臣が定めた基準の劣化規定に従う
□プレストレスコンクリート造昭５８建告１３２０号に適合
□壁式ラーメン鉄筋コンクリート構造は平成13年国交告1025号に適合
□免震建築物は平成12年建告2009号に適合